## Лист1
№ | Категория | Наименование позиции | Назначение | Геометрия / типоразмер | Приблизительный годовой объем закупки | Ед. измерения | Состав / марка / покрытие | Физико-механические / ключевые показатели | Требования к качеству (обязательные) | Не допускаются (дефекты) | Упаковка / маркировка | Логистика / разгрузка | Документы поставщика | Нормативная база
1 | Упаковочные материалы | Рукав ПНД 200/300/320 × 0,03 мм | Упаковка | Ширины: 200 мм, 300 мм, 320 мм. Толщина: 0,03 мм | 90000 | п.м. | ПНД (полиэтилен низкого давления); рукав | Поставка в рулонах | Рулоны без дефектов намотки | Разрывы, инородные включения | Рулоны | — | — | ГОСТ 10354-82
2 | Упаковочные материалы | Плёнка пузырчатая ВП 3-10-60, 1,5×100 м | Защитная упаковка | Ширина: 1500 мм Длина намотки: 100 м ⌀ пузырька: 10 мм; высота пузырька ~4–5 мм Общая толщина профиля: ~5–6 мм | 35000 | м2 | 3 слоя; сырьё первичное; цвет прозрачный Материал втулки: картон | Поверхностная плотность: 60 г/м² Рабочий диапазон: −40…+60 °C Влагостойкость: да Антистатик: нет (стандартная) УФ-стабилизация: нет Вн.⌀ втулки: 76 мм | Прозрачная; 3 слоя; первичное сырьё | Разрывы, инородные включения, отсутствие пузырьков | Картонная втулка ⌀ 76 мм; рулон | — | — | —
3 | Упаковочные материалы | Стрейч-плёнка 125/250/500 × 17 мкм | Паллетирование, обмотка | Ширины: 125 / 250 / 500 мм Толщина: 17 мкм Вн.⌀ бобины: 48 мм | 4000 | рулон | ПЭ; первичное сырьё | Поверхностная плотность: 60 г/м² Вес нетто (соотв. ширине): 0,50 / 4,00 / 1,50 кг | Первичное сырьё; равномерная намотка | Разрывы, дефекты намотки | Бобина ⌀ 48 мм | — | — | —
5 | Упаковочные материалы | Грипперы (пакеты zip lock) | Упаковка | Размеры — Размер 100х150 мм., толщина 60 мкм. Прозрачные | 75000 | шт. | Материал: полиэтилен высокого давления (ПВД) Застёжка: Zip-Lock (прессовая), Цвет: прозрачные | Толщина плёнки: 60 мкм (не менее 45 мкм). Прочность на разрыв и прокол — по ТУ производителя. Герметичность замка — отсутствие самопроизвольного раскрытия. | Ровный шов спайки, без пропусков Замок работает исправно (легко открывается/закрывается) Пакеты чистые, без следов масел и загрязнений | Разрывы, проколы, непроваренные швы Дефекты замка (не закрывается, слипшийся) Загрязнения, пятна, инородные включения | Пакеты упакованы в коробки или пачки Маркировка: размер, толщина, количество в упаковке | Хранение в сухом помещении, защищённом от прямых солнечных лучей | — | ТУ производителя ГОСТ 10354-82 (плёнка полиэтиленовая)
6 | Упаковочные материалы | Скотч Aquasystem 48 × 990 м, 45 мкм + для серии Комфорт | Брендированная упаковка готовой продукции | Ширина: 48 мм Длина намотки: 990 м Толщина общая: 45 мкм (основа BOPP 25 мкм + клей 20 мкм) Вн.⌀ втулки: 76 мм В упаковке: 6 рулонов | 36 | шт. | Основа: BOPP Клей: акриловый водоэмульсионный Цвет ленты: белый Принт: 1 цвет (Aquasystem) по макету заказчика Материал втулки: картон | Прочность на разрыв (продольная): 20 Н/15мм Адгезия к своему слою: 3,6 Н/25мм Рабочий диапазон t°: −10…+40 °C Срок годности: производителем не установлен | Принт по макету заказчика | Расслоение, отслоение клея, разрывы | Втулка картон ⌀ 76 мм; 6 рулонов/коробка | — | Спецификация поставщика | —
7 | Упаковочные материалы | Скотч без логотипа 48х66, Скотч с Логотипом 48х60, Скотч с Логотипом серия Комфорт, 48х 60 | Брендированная упаковка готовой продукции | Ширина: 48 мм Длина намотки: 60 м/66м Толщина общая: 45 мкм (основа BOPP 25 мкм + клей 20 мкм) Вн.⌀ втулки: 76 мм В упаковке: 36 рулонов | 6000 | шт. | Основа: BOPP Клей: акриловый водоэмульсионный Цвет ленты: белый Принт: 1 цвет (Aquasystem) по макету заказчика Материал втулки: картон | Прочность на разрыв (продольная): 20 Н/15мм Адгезия к своему слою: 3,6 Н/25мм Рабочий диапазон t°: −10…+40 °C Срок годности: производителем не установлен | Принт по макету заказчика | Расслоение, отслоение клея, разрывы | Втулка картон ⌀ 76 мм; 36 рулонов/коробка | — | Спецификация поставщика | —